## 2Poros
DENSIDAD DE LOS GRANOS MINERALES | [13 empty] | 2
Determinación teórica
| Muestra: |  | Vinaixa (12378) | [7 empty] | Fecha: | Marzo 2014
|  | - Observaciones: |  |  | caliza dolomítica
Toma de datos:
- Porcentaje de cada uno de los componentes minerales de la roca: “ci”
- Densidad de cada uno de los componentes minerales de la roca: “ρi“
Cálculos y resultados:
- Densidad de los granos minerales (densidad real): "ρs" = Σ (ci x ρi) / 100
Toma de datos
|  |  | Tipo de mineral | Porcent. mineral | Densidad mineral | Porcent x Densidad |  |  |  |  | Tipo de mineral |  | Densidad mineral (g / cm3)
|  |  | Cuarzo | 10 | 2.65 | 0.265 |  |  |  |  | cuarzo / ópalo |  | 2.65 | 2
|  |  | Calcita | 50 | 2.71 | 1.355 |  |  |  |  | ortosa / anortocl. |  | 2.56 | 2.58
|  |  | Dolomita | 40 | 2.86 | 1.144 |  |  |  |  | albita / anortita |  | 2.63 | 2.76
[11 empty] | horblenda / augita |  | 3.2 | 3.3
[11 empty] | biotita / clorita |  | 3 | 3
[11 empty] | moscovita / illita |  | 2.83 | 2.8
[11 empty] | montmo. / caolin. |  | 2.5 | 2.6
|  |  | Total: | 100 | [6 empty] | goethita / limonita |  | 4.3 | 3.8
[8 empty] | Unidad |  |  | calcita / aragon. |  | 2.71 | 2.85
Resultado | [10 empty] | dolomita / anker. |  | 2.86 | 3
|  | - Densidad de los granos minerales: ρs | [5 empty] | (kg / m3) | 2764 |  | yeso / anhidrita |  | 2.32 | 2.96
DENSIDAD DE LA ROCA SECA
Método geométrico (Norma: ISRM 1979)
Condiciones de ensayo y toma de datos:
- Masa seca: "Mo" (secado de las muestras: T = 60ºC, t >24 horas, hasta masa cte.)
- Longitudes: “L1“, “L2“ y “L3” (valor medio de las 4 aristas en las 3 direcciones)
Cálculos y resultados:
- Volumen de un paralelepípedo: “Vt” = L1 x L2 x L3
- Densidad de la roca seca (densidad aparente): "ρd" = Mo / Vt
- Calcular el valor medio y la desviación típica
Toma de datos
[5 empty] | Unidad | Muestra A | Muestra B | Muestra C | Muestra D | Muestra F | Muestra H
|  |  | Masa seca: Mo |  | (g) | 273.32 | 284.04 | 282.08 | 272.61 | 283.42 | 282.54
|  |  | Longitud: L1 |  | (mm) | 48.23 | 49.075 | 49.1 | 48.475 | 48.65 | 48.9
|  |  | Longitud: L2 |  | (mm) | 48.575 | 49.225 | 49.05 | 49.025 | 49.275 | 49.275
|  |  | Longitud: L3 |  | (mm) | 49.525 | 50.375 | 49.775 | 49.175 | 49.9 | 49.9
|  |  | Volumen: Vt |  | (mm3) | 116025.8 | 121691.7 | 119875.9 | 116863.7 | 119621.7 | 120236.4 | Valor medio | Desviac. típica | Coeficien. variación
Resultado
| - Densidad roca seca: ρd |  |  |  | (kg / m3) | 2355.683 | 2334.094 | 2353.101 | 2332.717 | 2369.302 | 2349.87 | 2349.128 | 13.86827 | 0.5903584
ABSORCIÓN DE AGUA AL VACÍO: SATURACIÓN
DENSIDAD DE LA ROCA SECA / POROSIDAD ABIERTA / CONTENIDO EN AGUA EN SATURACIÓN
Método de la pesada hidrostática / Saturación al vacío (Norma: UNE-EN 1936:2007; RILEM 1980)
Condiciones de nesayo y toma de datos:
- Masa seca: "Mo" (secado de las muestras: T = 60ºC, t >24 horas, hasta masa cte.)
- Masa saturada: "Ms" (saturación: vacío seco 1día + vacío en agua 1día + en agua 1día)
- Masa hidrostática: "Mh" (sumergidas las muestras en agua)
Cálculos y resultados:
|  | - Densidad de la roca seca (densidad aparente): "ρd" = Mo / Vt | [7 empty] | "ρd" = (Mo / (Ms - Mh)) x 1000
|  | - Porosidad abierta (accesible al agua): "no" = (Va / Vt) x 100 | [7 empty] | "no" = ((Ms - Mo) / (Ms - Mh)) x 100
|  | - Contenido en agua en saturación: "ws" = ((Magua) / Mo) x 100 | [7 empty] | "ws" = ((Ms - Mo) / Mo) x 100
- Calcular el valor medio (media aritmética) y la desviación típica de cada parámetro
[5 empty] | Unidad | Muestra A | Muestra B | Muestra C | Muestra D | Muestra F | Muestra H
Toma de datos
|  | Masa seca: Mo |  |  | (g) | 273.32 | 284.04 | 282.08
|  | Masa saturada: Ms |  |  | (g) | 288.43 | 300.155 | 297.74
|  | Masa hidrostática: Mh |  |  | (g) | 173.43 | 180.24 | 178.97 |  |  |  | Valor medio | Desviac. típica | Coeficien. variación | Relación
Resultados | [14 empty] | ws x ρd | no x ρa
| - Densidad roca seca: ρd |  |  |  | (kg /m3) | 2355.683 | 2334.094 | 2353.101 |  |  |  | 2347.626 | 11.7897 | 0.5021965 | 13.11026 | 13.25432
| - Porosidad abierta: no |  |  |  | (%) | 13.13913 | 13.43869 | 13.18515 |  |  |  | 13.25432 | 0.1613136 | 1.217064 | ρa = | 0.9891313
| - Cont. agua en satur.: ws |  |  |  | (%) | 5.528318 | 5.673497 | 5.551617 |  |  |  | 5.584477 | 0.07796825 | 1.39616 | Si ρa=0.9891 se cumple: ws x ρd = no x ρa
(1) Valor medio de la densidad aproximando a 10 kg/m3 y de la porosidad y contenido en agua en saturación aproximando al 0,1 %
Nota. Debe cumplirse la relación: ws x ρd = no x ρa (densidad del agua: ρa = 1 g / cm3)
POROSIDAD TOTAL
Determinación teórica
Toma de datos:
- Densidad de los granos minerales (densidad real): "ρs"
- Densidad de la roca seca (densidad aparente): "ρd"
Cálculos y resultados:
- Porosidad total: "n" = ((ρs - ρd) / ρs) x 100
Unidad
Toma de datos
|  |  |  | Densidad de granos minerales: ρs |  |  |  |  | (kg / m3) | 2764
|  |  |  | Densidad de la roca seca: ρd |  |  |  |  | (kg / m3) | 0.5021965
Resultado
[7 empty] | - Porosidad total: n |  |  |  | (%) | 99.98183
[7 empty] | - Porosidad abierta: n0 |  |  |  | (%) | 1.217064
[7 empty] | - Porosidad cerrada: nc |  |  |  | (%) | 98.76477

## 5Capilar
ABSORCIÓN DE AGUA POR CAPILARIDAD: SUCCIÓN CAPILAR | [14 empty] | 5
Superficie horizontal en contacto con agua (Normas: UNE-EN 1925:1999; CNR-ICR NORMAL 11/85)
| Muestra: |  | Vinaixa (12378) | [7 empty] | Fecha: | Marzo 2014
|  | - Observaciones: |  |  | Caliza dolomítica
[8 empty] | Orientación: |  | Isótropa
Datos previos:
- Lados de la base: L1 y L2 (tomar la media de cuatro valores por lado)
Condiciones del ensayo y toma de datos:
- Masa seca: M0 (dato inicial para t = 0)
- Colocar sobre agua desionizada (nivel del agua = base de la muestra)
- Masa en función del tiempo: Mt (tomar Δ√ t = cte; para t = 0, Mt = M0)
- Altura ascendida por el agua en función del tiempo: Ht (tomar Δ√ t = cte; para t = 0, Ht = 0)
Cálculos:
- Superficie de la base: S = L1 x L2
- Ganancia de masa por unidad de superficie en función del tiempo: (ΔM/S)t = (Mt - M0) / S
- Coeficiente de absorción capilar: C = (ΔM/S) / √ t
- Coeficiente de penetración capilar: A = H / √ t
Toma de datos
[6 empty] | Unidad | Muestra D | Muestra F | Muestra H | Muestra …..
|  | Longitud de los lados: |  |  | L1 | (mm) | 48.6 | 48.8 | 48.7
[5 empty] | L2 | (mm) | 49 | 49.1 | 49.5
|  | Superficie de las muestras: S |  |  |  | (cm2) | 23.814 | 23.9608 | 24.1065
Tiempo |  |  | Masa de la muestra |  |  |  | Altura ascendida |  |  |  | Incremento masa / superficie
|  |  | Mt (g) |  |  |  | Ht (cm) |  |  |  | ΔM/S (g / cm2)
Hora | t (min) | √ t (min) | Muestra D | Muestra F | Muestra H | Muestra ….. | Muestra D | Muestra F | Muestra H | Muestra ….. | Muestra D | Muestra F | Muestra H | Muestra ….. | Media
| 0 | 0 | 272.72 | 283.53 | 282.66 | [5 empty] | 0 | 0 | 0 |  | 0
| 1 | 1 | 274 | 284.75 | 283.74 | [5 empty] | 0.0537499 | 0.0509165 | 0.04480119 |  | 0.04982253
| 4 | 2 | 274.79 | 285.61 | 284.43 |  | 0.9 | 1.2 | 1.1 |  | 0.08692366 | 0.08680845 | 0.07342418 |  | 0.08238543
| 9 | 3 | 275.52 | 286.4 | 285.06 |  | 1.4 | 1.7 | 1.5 |  | 0.1175779 | 0.119779 | 0.09955821 |  | 0.112305
| 16 | 4 | 276.04 | 287.02 | 285.51 |  | 1.85 | 2.2 | 1.85 |  | 0.1394138 | 0.1456546 | 0.1182254 |  | 0.1344312
| 25 | 5 | 276.73 | 287.74 | 286.16 |  | 2.3 | 2.8 | 2.15 |  | 0.1683883 | 0.1757036 | 0.1451891 |  | 0.1630937
| 36 | 6 | 277.49 | 288.47 | 286.8 |  | 2.9 | 3.2 | 2.5 |  | 0.2003023 | 0.2061701 | 0.1717379 |  | 0.1927368
| 49 | 7 | 278.18 | 289.1 | 287.43 |  | 3.3 | 3.8 | 2.8 |  | 0.2292769 | 0.232463 | 0.1978719 |  | 0.2198706
Representaciones gráficas: “Curvas de capilaridad”
- Absorción capilar (ΔM/S), en función del tiempo (√ t ).
- Penetración o ascenso capilar (H), en función del tiempo (√ t ).
Resultados obtenidos:
- Observar que el comportamiento es lineal inicialmente.
- El coeficiente es la pendiente de dicho tramo recto inicial.
- Determinar gráficamente los coeficientes indicados para cada muestra.
- Calcular también el valor medio y la desviación típica de cada parámetro.
Resultados:
[5 empty] | Unidad | Norma | Factor | Muestra D | Muestra F | Muestra H | Muestra ….. |  | Valor medio | Desviac. típica | Coeficien. variación
Coeficiente de absorción capilar “C”
|  | - “C” (g / cm² x min1/2) | [5 empty] | 0.031 | 0.0321 | 0.02683 |  |  | 0.02997667 | 0.002780042 | 9.27402
|  | - “C” (kg / m² x h1/2) |  |  |  |  | 77.46 | 2.40126 | 2.486466 | 2.0782518 |  |  | 2.3219926 | 0.2153421 | 9.27402
|  | - “C” (kg / m² x s1/2) |  |  |  | CPC | 1.291 | 0.040021 | 0.0414411 | 0.03463753 |  |  | 0.03869988 | 0.003589034 | 9.27402
|  | - “C” (g / m² x s1/2) |  |  |  | PN | 1291 | 40.021 | 41.4411 | 34.63753 |  |  | 38.69988 | 3.589034 | 9.27402
|  | - “C” (g / cm² x s1/2) |  |  |  | NORMAL | 0.1291 | 0.0040021 | 0.00414411 | 0.003463753 |  |  | 0.003869988 | 0.0003589034 | 9.27402
Coeficiente de penetración capilar “A”
|  | - “A” (cm / min1/2) | [5 empty] | 0.4843 | 0.5171 | 0.3371 |  |  | 0.4461667 | 0.09586769 | 21.48697
|  | - “A” (cm / h1/2) |  |  |  |  | 7.746 | 3.7513878 | 4.0054566 | 2.6111766 |  |  | 3.456007 | 0.7425911 | 21.48697
|  | - “A” (cm / s1/2) |  |  |  | CPC | 0.1291 | 0.06252313 | 0.06675761 | 0.04351961 |  |  | 0.05760012 | 0.01237652 | 21.48697
|  | - “A” (mm / s1/2) |  |  |  |  | 1.291 | 0.6252313 | 0.6675761 | 0.4351961 |  |  | 0.5760012 | 0.1237652 | 21.48697
|  | - “AT” (1) (cm / h1/2) |  |  |  | no ® | 13.25432 | 1.811681 | 1.875966 | 1.567981 |  |  | 1.751876 | 0.1624693 | 9.27402
|  | PN = Norma de Piedra Natural (UNE-EN 1925) |  |  |  |  | CPC = Norma de Conservación del Patrimonio Cultural (UNE-EN 15801)
(1) A partir de “C” puede calcularse el valor teórico de penetración capilar “AT” para un sistema de poros
cilíndricos ideales, mediante la expresión: AT (cm / h1/2) x n0 (%) = C (kg / m² x h1/2) x 10